## Foglio1
COMPILATORE CERTIFICATI
N° | data ricezione | data accettazione | Fornitore | lega | Ø | Cdq | Colata | Ddt | peso Kg | ordine | data richie. | N° Analisi | Valutazioni |  |  | note | Ritardo | Tempo di controllo (Giorni) | Tempo medio di controllo | 0.6666667 | CdQ | Si | Fe | Cu | Mn | Mg | Cr | Ni | Zn | Ti | Pb | V | Bi | Sn | Zr | Be | Zr+Ti | Mn+Cr | Bi+Pb | VALORI MINIMI DEL CERTIFICATO FORNITORE _ HB Rp0,2 Rm A% Rp0,2 / Rm
[5 empty] | (mm) | [5 empty] | consegna |  | A | AR | R
1 | 2026-01-14 | 2026-01-14 | Neuman Aluminium | 6082 | 100 | 25531 | 25531 | 71015878 | 3498 | 351 | 2026-01-09 | 205 | 1 |  |  | Accettato | 5 | 0 | eti |  | 25531 | 1.19 | 0.29 | 0.08 | 0.62 | 0.83 | 0.18 | / | 0.04 | 0.03 | / | / | / | / | / | / | / | 0.8 | / | 111 | 305 | 371 | 12.5 | 0.8221024
2 | 2026-02-04 | 2026-02-05 | Neuman Aluminium | 6082 | 190 | 25537 | 25537 | 75716074 | 8421 | 2 | 2026-02-04 | 206 | 1 |  |  | Acc.con Riserva | 0 | 1 | eti |  | 25537 | 0.98 | 0.29 | 0.06 | 0.52 | 0.79 | 0.06 | / | 0.04 | 0.03 | / | / | / | / | / | / | / | 0.58 | / | 104 | 335 | 364 | 10.4 | 0.9203297
3 | 2026-03-17 | 2026-03-18 | Neuman Aluminium | 6082 | 190 | 26088 | 26088 | 75724077 | 18945 | 37 | 2026-03-16 | 206 | 1 |  |  | Respinto | 1 | 1 | eti |  | 26088 | 1.02 | 0.3 | 0.07 | 0.55 | 0.74 | 0.13 | / | 0.03 | 0.03 | / | / | / | / | / | / | / | 0.68 | / | 106 | 332 | 365 | 10.5 | 0.909589